## цена за 1 кг за 1 м. пог.
[12 empty] | ООО "СПЕКТР-СТРОЙ" | [7 empty] | E-mail: s-s-n2005@mail.ru
ОПТОВЫЙ ПРАЙС-ЛИСТ. ДЕЙСТВУЕТ С 1 АПРЕЛЯ 2017 г. ЦЕНЫ С НДС | [16 empty] | ТЕЛ: 8-/812/- 449-15-34 или 449-30-73
На- |  | 6.3 | атм. |  |  | 8 | атм |  |  | 10 | атм. |  |  | 12.5 | атм. |  |  |  | 16 | атм. |  |  | 20 | атм.
руж- |  | SDR26 ПЭ100 |  |  |  | SDR21ПЭ100 |  |  |  | SDR17 ПЭ100 |  |  |  | SDR13,6ПЭ100 |  |  |  | SDR11ПЭ100 |  |  |  | SDR9 ПЭ100
ный | Вес | Цена | Тол- | Цена | Вес | Цена | Тол- | Цена | Вес | Цена | Тол- | Цена | Вес | Цена | Тол- | Цена | Вес | Цена | Тол- | Цена | Вес | Цена | Тол- | Цена
диам. | одного | с НДС | щ. | с НДС | одного | с НДС | щ. | с НДС | одного | с НДС | щ. | с НДС | одного | с НДС | щ. | с НДС | одного | с НДС | щ. | с НДС | одного | с НДС | щ. | с НДС
в | метра | за1кг | сте- | 1м/п | метра | за1кг | сте- | 1м/п | метра | за1кг | сте- | 1м/п | метра | за1кг | сте- | 1м/п | метра | за1кг | сте- | 1м/п | метра | за1кг | сте- | 1м/п
мм |  | (руб) | нки | (руб) |  | (руб) | нки | (руб) |  | (руб) | нки | (руб) |  | (руб) | нки | (руб) |  | (руб) | нки | (руб) |  | (руб) | нки | (руб)
20 | [16 empty] | 0.116 | 137.5 | 2 | 15.95 | 0.162 | 143.75 | 3 | 23.2875
25 | [12 empty] | 0.148 | 137.5 | 2 | 20.35 | 0.169 | 137.5 | 2.3 | 23.2375 | 0.21 | 143.75 | 2.8 | 30.1875
32 | [8 empty] | 0.193 | 137.5 | 2 | 26.5375 | 0.229 | 137.5 | 2.4 | 31.4875 | 0.277 | 137.5 | 3 | 38.0875 | 0.325 | 143.75 | 3.6 | 46.71875
40 |  |  |  |  | 0.244 | 137.5 | 2 | 33.55 | 0.292 | 137.5 | 2.4 | 40.15 | 0.353 | 137.5 | 3 | 48.5375 | 0.427 | 137.5 | 3.7 | 58.7125 | 0.507 | 143.75 | 4.5 | 72.88125
50 | 0.308 | 137.5 | 2 | 42.35 | 0.369 | 137.5 | 2.4 | 50.7375 | 0.449 | 137.5 | 3 | 61.7375 | 0.545 | 137.5 | 3.7 | 74.9375 | 0.663 | 137.5 | 4.6 | 91.1625 | 0.79 | 143.75 | 5.6 | 113.5625
63 | 0.488 | 132 | 2.5 | 64.416 | 0.57 | 132 | 3 | 75.24 | 0.715 | 132 | 3.8 | 94.38 | 0.869 | 132 | 4.7 | 114.708 | 1.05 | 132 | 5.8 | 138.6 | 1.25 | 133.2 | 7.1 | 166.5
75 | 0.668 | 132 | 2.9 | 88.176 | 0.82 | 132 | 3.6 | 108.24 | 1.01 | 132 | 4.5 | 133.32 | 1.23 | 132 | 5.6 | 162.36 | 1.46 | 132 | 6.8 | 192.72 | 1.76 | 133.2 | 8.4 | 234.432
90 | 0.969 | 132 | 3.5 | 127.908 | 1.18 | 132 | 4.3 | 155.76 | 1.45 | 132 | 5.4 | 191.4 | 1.76 | 132 | 6.7 | 232.32 | 2.12 | 132 | 8.2 | 279.84 | 2.54 | 133.2 | 10.1 | 338.328
110 | 1.42 | 132 | 4.2 | 187.44 | 1.77 | 132 | 5.3 | 233.64 | 2.16 | 132 | 6.6 | 285.12 | 2.61 | 132 | 8.1 | 344.52 | 3.14 | 132 | 10 | 414.48 | 3.78 | 133.2 | 12.2 | 503.496
125 | 1.83 | 132 | 4.8 | 241.56 | 2.26 | 132 | 6 | 298.32 | 2.75 | 132 | 7.4 | 363 | 3.37 | 132 | 9.2 | 444.84 | 4.08 | 132 | 11.4 | 538.56 | 4.87 | 133.2 | 14 | 648.684
140 | 2.31 | 132 | 5.4 | 304.92 | 2.83 | 132 | 6.7 | 373.56 | 3.46 | 132 | 8.3 | 456.72 | 4.22 | 132 | 10.3 | 557.04 | 5.08 | 132 | 12.7 | 670.56 | 6.12 | 133.2 | 15.7 | 815.184
160 | 3.03 | 132 | 6.2 | 399.96 | 3.71 | 132 | 7.7 | 489.72 | 4.51 | 132 | 9.5 | 595.32 | 5.5 | 132 | 11.8 | 726 | 6.67 | 132 | 14.6 | 880.44 | 7.97 | 133.2 | 17.9 | 1061.604
180 | 3.78 | 132 | 6.9 | 498.96 | 4.66 | 132 | 8.6 | 615.12 | 5.71 | 132 | 10.7 | 753.72 | 6.98 | 132 | 13.3 | 921.36 | 8.43 | 132 | 16.4 | 1112.76 | 10.1 | 133.2 | 20.1 | 1345.32
200 | 4.68 | 132 | 7.7 | 617.76 | 5.77 | 132 | 9.6 | 761.64 | 7.04 | 132 | 11.9 | 929.28 | 8.56 | 132 | 14.7 | 1129.92 | 10.4 | 132 | 18.2 | 1372.8 | 12.5 | 133.2 | 22.4 | 1665
225 | 5.88 | 132 | 8.7 | 776.16 | 7.29 | 132 | 10.8 | 962.28 | 8.94 | 132 | 13.4 | 1180.08 | 10.9 | 132 | 16.6 | 1438.8 | 13.2 | 132 | 20.5 | 1742.4 | 15.8 | 133.2 | 25.2 | 2104.56
250 | 7.29 | 132 | 9.7 | 962.28 | 8.92 | 132 | 11.9 | 1177.44 | 11 | 132 | 14.8 | 1452 | 13.4 | 132 | 18.4 | 1768.8 | 16.2 | 132 | 22.7 | 2138.4 | 19.4 | 133.2 | 27.9 | 2584.08
280 | 9.09 | 132 | 10.8 | 1199.88 | 11.3 | 132 | 13.4 | 1491.6 | 13.8 | 132 | 16.6 | 1821.6 | 16.8 | 132 | 20.6 | 2217.6 | 20.3 | 132 | 25.4 | 2679.6 | 24.4 | 133.2 | 31.3 | 3250.08
315 | 11.6 | 132 | 12.2 | 1531.2 | 14.2 | 132 | 15 | 1874.4 | 17.4 | 132 | 18.7 | 2296.8 | 21.3 | 132 | 23.2 | 2811.6 | 25.7 | 132 | 28.6 | 3392.4 | 30.8 | 133.2 | 35.2 | 4102.56
355 | 14.6 | 132 | 13.6 | 1927.2 | 18 | 132 | 16.9 | 2376 | 22.2 | 132 | 21.1 | 2930.4 | 27 | 132 | 26.1 | 3564 | 32.6 | 132 | 32.2 | 4303.2 | 39.2 | 133.2 | 39.7 | 5221.44
400 | 18.6 | 132 | 15.3 | 2455.2 | 22.9 | 132 | 19.1 | 3022.8 | 28 | 132 | 23.7 | 3696 | 34.2 | 132 | 29.4 | 4514.4 | 41.4 | 132 | 36.3 | 5464.8 | 49.7 | 133.2 | 44.7 | 6620.04
450 | 23.5 | 132 | 17.2 | 3102 | 29 | 132 | 21.5 | 3828 | 35.5 | 132 | 26.5 | 4686 | 43.3 | 132 | 33.1 | 5715.6 | 52.4 | 132 | 40.9 | 6916.8
500 | 29 | 132 | 19.1 | 3828 | 35.8 | 132 | 23.9 | 4725.6 | 43.9 | 132 | 29.7 | 5794.8 | 53.5 | 132 | 36.8 | 7062 | 64.7 | 132 | 45.4 | 8540.4
560 | 36.3 | 132 | 21.5 | 4791.6 | 44.8 | 132 | 26.7 | 5913.6 | 55 | 132 | 32.9 | 7260 | 67.1 | 132 | 41.2 | 8857.2 | 81 | 132 | 50.8 | 10692
630 | 46 | 132 | 24.1 | 6072 | 56.5 | 132 | 30 | 7458 | 69.6 | 132 | 37.4 | 9187.2 | 84.8 | 132 | 46.3 | 11193.6 | 103 | 132 | 57.2 | 13596
710 | 58.5 | 132 | 27.2 | 7722 | 72.1 | 132 | 39 | 9517.2 | 88.4 | 132 | 42.1 | 11668.8 | 108 | 132 | 52.2 | 14256 | 131 | 132 | 64.5 | 17292
800 | 74.1 | 132 | 30.6 | 9781.2 | 91.4 | 132 | 38.1 | 12064.8 | 112 | 132 | 47.4 | 14784 | 137 | 132 | 58.8 | 18084 | 165.62 | 132 | 72.6 | 21861.84
900 | 93.8 | 132 | 34.4 | 12381.6 | 116 | 132 | 42.9 | 15312 | 142 | 132 | 53.3 | 18744 | 173 | 132 | 66.1 | 22836
1000 | 116 | 132 | 38.2 | 15312 | 143 | 132 | 47.7 | 18876 | 175 | 132 | 59.3 | 23100 | 214 | 132 | 73.5 | 28248
1200 | 170.1 | 132 | 45.9 | 22453.2 | 209.8 | 132 | 57.2 | 27693.6 | 257.4 | 132 | 71.1 | 33976.8
ПРИМЕЧАНИЕ: ТРУБЫ В БУХТАХ ДИАМЕТРАМИ 20 мм - 63 мм ПРИ РОЗНИЧНЫХ ПРОДАЖАХ ДОРОЖЕ НА 10-25%